## page 2
FINAL INSPECTION REPORT
出货检验报告
生产型号 |  |  | 客户料号
P/N |  |  | Customer P/N
出货数量 | 408 | PCS
QTY Shipped
项目Item | 描述Description |  | 要求Requirement | 实际Actual |  | 结果Result
1.板料 laminate | 物料类型 material type |  | FR-4 | FR-4 |  | ACC
| 外层铜箔outer copper foil |  | ≥1 OZ(35um) | 39.24 | um | ACC
| 介质厚度dielectric |  | N/A |  | N/A | ACC
| 孔铜厚度 Thickness of CU Hole |  | ≥20um | 23.51667 | um | ACC
| 成品厚度 finished thickness |  | 1.50±0.13mm | 1.47 | mm | ACC
2、线路 Circuitry | 图形Circuit pattern |  | 依据MI资料 | 符合MI资料 |  | ACC
| 位置Circuit pattern location |  | 依据MI资料 | 符合MI资料 |  | ACC
| 最小线宽min line width |  | 0.40mm±20% | 0.39 | mm | ACC
| 最小线距min spacing |  | 0.35mm±20% | 0.34 | mm | ACC
3.阻焊 solder mask | 颜色 color |  | Green(绿色） | Green(绿色） |  | ACC
| 单/双面 single / double side |  | Double(双面) | Double(双面) |  | ACC
| 厚度 S/M thickness |  | ≥10um | 16.71 | um | ACC
| 硬度pencil test |  | 6h or Above | 6h or Above |  | ACC
| 图形 solder mask pattern |  | Per artwork(根据样板) | Per artwork(根据样板) |  | ACC
| 胶纸测试 tape test |  | Not peel off(不脱落) | Not peel off(不脱落) |  | ACC
4.字符 component mark | 颜色 color |  | White(白色) | White(白色) |  | ACC
| 单/双面single/double side |  | Single (单面) | Single (单面) |  | ACC
| 字符图形C/M pattern |  | Per artwork(根据样板) | Per artwork(根据样板) |  | ACC
| 胶纸测试 tape test |  | Not peel off(不脱落) | Not peel off(不脱落) |  | ACC
5.切片测试 outgoing inspection report | Gold thickness (金厚) |  | /"±0.3 u'' | / | u'' | /
| Nickel thickness (镍厚) |  | ≥/ u'' | / | u'' | /
| Sn thickness (锡厚） |  | 1-40um | 3.6 | um | ACC
6.可靠性试验reliability tests | 处理工艺Surface treatment process |  | HAL | HAL |  | ACC
| 焊锡试验 solderability test |  | wetting(变湿、润湿剂) | wetting(变湿、润湿剂) |  | ACC
7.功能function | 电试验 electrical test |  | 100%pass | 100%pass |  | ACC
8.外观 cosmetic | 目检 visual inspection |  | 100%pass | 100% pass |  | ACC
| V-cut残厚After V-cut Thickness |  | 0.50±0.05MM | 0.54 | mm | ACC
| 翘曲度warp-twist |  | ≦ 0.75% | 0.29% |  | ACC
| 包装方式Manner of packing |  | 真空包装 Vacuum packaging | 真空包装 Vacuum packaging |  | ACC
评定 Disposition : 接受 Accept 拒收 Reject 勉强接受UAI
检验员Checked By： |  | 刘美燕 | 批核 Approved By ： |  | 陈飞珍
√

## page 3
FINAL INSPECTION REPORT
出货检验报告
生产型号 |  |  | 0 |  |  | 客户名称 | [6 empty] | 客户料号
P/N | [5 empty] | Customer | [6 empty] | Customer P/N
完成后的孔径 Finished Size：单位： mm inch 公差 Tolerance ： PTH: ±0.075MM NPTH:±0.050MM
编号 | 沉铜 ( 不沉铜 ) |  | 要求 | 实际 finished sile |  |  | 偏差 | 结果 | 编号 | 沉铜 ( 不沉铜 ) |  | 要求 |  | 实际 finished sile |  |  | 偏差 | 结果
Code | PTH (NPTH) |  | Requirement | MIN | MAX |  | Deviation | Result | Code | PTH (NPTH) |  | Requirement |  | MIN | MAX |  | Deviation | Result
| PTH |  | 0.3 | VIA | VIA |  | 0 | ACC
| PTH |  | 1 | 1.025 | 1.05 |  | 0.05 | ACC
| PTH |  | 1.2 | 1.2 | 1.2 |  | 0 | ACC
| NPTH |  | 2 | 2.025 | 2.05 |  | 0.05 | ACC
| NPTH |  | 4 | 4 | 4 |  | 0 | ACC
外形尺寸 Finished Dimension：
所有尺寸单位是 All Dimension Are In ： Inch mm 公差 Tolerance ：±0.13MM
代号 Code |  | 要求 Requirement |  | 实际 Actual |  | 偏差 Deviation |  | 结果 Result | 代号 Code |  | 要求 Requirement |  |  | 实际 Actual |  | 偏差 Deviation |  | 结果 Result
1 |  | 160 |  | 159.97 |  | 0.03 |  | ACC | 7
2 |  | 195 |  | 194.96 |  | 0.04 |  | ACC | 8
3 | [8 empty] | 9
4 | [8 empty] | 10
5 | [8 empty] | 11
6 | [8 empty] | 12
与资料对比Reference engineering information
孔与分孔图Hole and the drill drawing | [8 empty] | 一致 the same
孔路与菲林conductor and film | [8 empty] | 一致 the same
阻焊与菲林solder mask and film | [8 empty] | 一致 the same
字符与菲林legend and film | [8 empty] | 一致 the same
工程变更engineering changin | [8 empty] | 一致 the same
备注：Remarks:
√
√

## ETEST report
电性能测试报告
Report Of Electric Test
产品编号 |  |  | 客户号
Product No |  |  | Customer P/N
测试类型 | 测试架 adapter test |  | 测试时间 | 2020-05-13
Test Type |  |  | Test Time
测试数量 | 408 PCS
Test Quantity
测试条件 | 测试电压 | 250V | 导通电阻 | 50Ω
Conductive
| Test Voltage |  | Resistance
Test | 测试电流 | 40mA | 绝缘电阻 | 10MΩ
Condition |  |  | Insulation
| Test Current |  | Resistance
测试结果 | 总数 | 408 PCS | 合格 | 408 PCS
| Total |  | Pass
| 开路 | / | 短路 | /
Test Result | Open |  | Short
| 导通不良 | / | 绝缘不良 | /
| Bad Conductive |  | Bad Insulation
操作员 | 周莹 |  | 确认 | 刘权威
Operator |  |  | Checked BY
备注
Remark
受控号：GLWQQ23008-009

## Solder ability report
OUTGOING INSPECTION REPORT
QAR-04 A Date: 2007-4-3
生产型号 | [5 empty] | 客户名称 |  |  |  |  | 客户料号
P/N | [5 empty] | Customer |  |  |  |  | Customer P/N
出货数量 |  |  | 408 |  |  | 订单号 |  |  |  |  | 抽查数量 |  | 3 pcs
Oty shipped | [5 empty] | P/O |  |  |  |  | Oty sampled
标准Standard
目的&要求:
purpose&Req.
[6 empty] | (1) | 孔铜 Thickness of CU Hole： |  |  |  |  | (2) | 面铜 outer copper foil:
|  | A D |  |  |  |  | 铜厚(Cu) |  | ≥20 um |  |  |  | 铜厚(CU) | ≥35 | um
|  | B E | [7 empty] | Y
|  | C F | [7 empty] | X
实测 | [8 empty] | 取样位置
|  | A | B | C | D | E | F | 平均WE | Specimens Location
单位 | 1 | 23.6 | 24.2 | 23.1 | 24.2 | 22.6 | 23.4 | 23.51667 | 孔铜
: | 2
um | 3
可靠性测试报告 Reliability Test Report
ＮＯ． |  | 项目 item | [5 empty] | 要求 Requirement |  |  | 检验频次 Test frequency |  | 检测结果 Test result
1 |  | 可焊性实验 Solderatility test | [5 empty] | 260±5℃ 3-5sec Ｗetting area least95% |  |  | 次／批 |  | ACC
2 |  | 热应力 Thermal Stress | [5 empty] | 260±5℃ 10sec,5cycles CheckDelamination,Blistering,hole wall |  |  | 次／批 |  | ACC
结论disposition: |  |  |  |  | 接受acc |  |  | 勉强接收 Ual |  |  |  | 拒收rejec
试验人test by: |  |  |  | 陈剑威 |  |  |  | 审核approved by: |  |  |  | 陈飞珍